## Feuil1
FICHE TECHNIQUE |  |  |  | ABSORBANTS TOUS LIQUIDES
|  |  |  | Date de Création FT : | 2008-01-02 | Date Modification FT: | 2022-03-31
Feuilles absorbantes "spécial tous liquides" Réf. TL100LBDLE - TL100C
Type | Hydrophile
épaisseur | Double
Finition | 1 voile de renfort
Qualité | Anti-peluches
Couleur | Gris
Prédécoupé | OUI
Composition | 98 % polypropylène, <1% agent tensioactif, <1% colorant
Application | Tous liquides, huiles, eau, produits chimiques
Utilisation | Hydrophiles, les feuilles absorbantes absorbent tous les liquides (hydrocarbures, eau, produits chimiques etc.) Les feuilles absorbantes sont parfaitement adaptées aux nettoyages standards des sols, des dessus de comptoir, de l’outillage et peuvent servir comme chiffons d’essuyage.
Référence | Dimensions | Grammage | Nombre de m² | Conditionnement | Poids (net) Kg | Poids (brut) Kg | Absorption Selon Norme NF T90-361
TL100LBDLE | 40 x 50 cm | 280 g/m² | 20 | 100 feuilles/sac | 5.6 | 5.7 | 111.776
TL100C | 40 x 50 cm | 280 g/m² | 20 | 100 feuilles/carton | 5.6 | 6.54 | 111.776
100% en polypropylène, les feuilles pour tous liquides ont un plus fort pouvoir d’absorption, une meilleure résistance mécanique et une plus longue durée d’utilisation qu’un absorbant classique. Absorbant de couleur grise masquant la salissure, pour une utilisation prolongée avant destruction. Feuilles tous liquides avec système de prédécoupe central qui facilite la distribution et permet au produit de se plier en deux.
Destruction par incinération avec un taux de résidus inférieur à 0,02% de cendres