## Feuil1
FICHE TECHNIQUE |  | Bac de rétention souple
|  | Date de Création FT : |  | 2023-07-19
Bac de rétention souple à mémoire de forme
Bac de rétention souple à mémoire de forme en PVC 900 g/m² et en mousse pour hydrocarbures ou produits chimiques. La conception avec poignées permet une manipulation aisée et l'optimisation de votre temps. L’originalité de la structure repose sur l’utilisation d’une mousse à mémoire de forme sur une hauteur de 20 cm environ pouvant aller jusqu'à 1 m.
Caractéristiques |  |  |  | Normes
Grammage : 900 g/m² |  |  |  | EN 12641-2
Résistance rupture (chaîne/trame) : 400/400 daN/5 cm |  |  |  | EN ISO 1421
Résistance déchirure (chaîne/trame) : 60/50 daN |  |  |  | DIN 53363
Réaction au feu : < 100 mm/min |  |  |  | EN ISO 2411
Adhérence : 10 daN/5 cm |  |  |  | EN 1876-2
Finition : Déperlant et anti-tâches |  |  |  | DIN 75200
Températures d'utilisation : *-30°C/+70°C (24h)
Option : Possibilité d'intégrer un robinet
Références | Dim. L x l x h (mm) |  | Volume (litres)
BACSOUPLE800M | 2000 x 2000 x 200 |  | 800
BACSOUPLE1200M | 3000 x 2000 x 200 |  | 1200
BACSOUPLE2400M | 4000 x 3000 x 200 |  | 2400