## Feuil1
FICHE TECHNIQUE |  |  |  | ABSORBANTS TOUS LIQUIDES
|  |  |  | Date de Création FT : | 2008-01-02 | Date Modification FT: | 2022-04-04
Rouleaux absorbants "spécial tous liquides" Réf. TL46382ECLBDE - TL4676EC
Type | Hydrophile
épaisseur | Simple
Finition | 1 voile de renfort
Qualité | Anti-peluches sur les 2 faces
Couleur | Gris
Prédécoupé | OUI
Composition | 98 % polypropylène, <1% agent tensioactif, <1% colorant
Application | Tous liquides, huiles, eau, produits chimiques
Utilisation | Idéals en industrie, ils absorbent tous les liquides (hydrocarbures, eau, produits chimiques non agressifs etc.).
Référence | Dimensions | Grammage | Nombre de m² | Conditionnement | Poids (net) Kg | Poids (brut) Kg | Absorption Selon Norme NF T90-361
TL46382ECLBDE | 46 m x 38 cm | 160 g/m² | 34.96 | 2 rouleaux/sac | 5.59 | 6.83 | 111.5764
TL4676EC | 46 m x 76 cm | 160 g/m² | 34.96 | 1 rouleau/sac | 5.59 | 6.83 | 111.5764
100% en polypropylène, les rouleaux pour tous liquides sont alvéolés pour une plus grande capacité d’absorption, une meilleure résistance mécanique et une plus longue durée d’utilisation qu’un absorbant classique. Absorbant de couleur grise masquant la salissure, pour une utilisation prolongée avant destruction. Le voile anti-peluches des rouleaux absorbants simple épaisseur augmente la solidité, la résistance. Poser le rouleau absorbant le long ou sous une machine offre la possibilité de marcher dessus. Rouleau tous liquides avec système de prédécoupe dans la longueur et la largeur, ce qui facilite la distribution.